## Messwerte
Laserdioden
Versuchdurchführung
Aufgabe 3.1: Schwellstrom in Abhängigkeit von der Temperatur | [11 empty] | Aufgabe 3.2: Emissionswellenlänge und Temperatur
Temperatur: |  | 10 |  | Temperatur: |  | 20 |  | Temperatur: |  | 30 |  | Diodenstrom: |  | 50
Nr. | Strom | Strahlungsfluß | Strahlungsfluß | Nr. | Strom | Strahlungsfluß | Strahlungsfluß | Nr. | Strom | Strahlungsfluß | Strahlungsfluß | Nr. | Temperatur | Nennwellenlänge | Spektrale Hwb
1 | 15.12 | -54.05 | 3.935501e-09 | 1 | 16.14 | -55.98 | 2.523481e-09 | 1 | 17.38 | -55.72 | 2.679168e-09 | 1 | 10 | 978.901 | 0.914
2 | 19.98 | -45.82 | 2.618183e-08 | 2 | 20.03 | -47.07 | 1.96336e-08 | 2 | 20.04 | -45.83 | 2.612161e-08 | 2 | 11 | 979.188 | 0.497
3 | 25.05 | -44.05 | 3.935501e-08 | 3 | 25.04 | -47.03 | 1.981527e-08 | 3 | 25 | -45.42 | 2.870781e-08 | 3 | 12 | 979.88 | 0.103 | 2. Mode tritt auf
4 | 29.99 | -40.44 | 9.036495e-08 | 4 | 30.02 | -43.15 | 4.841724e-08 | 4 | 30.03 | -43.89 | 4.083194e-08 | 4 | 13 | 979.94 | 0.109 | 2. Mode wurde gemessen
5 | 35.01 | -39.14 | 1.21899e-07 | 5 | 34.99 | -43.58 | 4.385307e-08 | 5 | 35.01 | -43.76 | 4.207266e-08 | 5 | 14 | 982.487 | 0.096
6 | 39.98 | -38.85 | 1.303167e-07 | 6 | 39.99 | -39.01 | 1.25603e-07 | 6 | 40.06 | -41.97 | 6.353309e-08 | 6 | 15 | 982.595 | 0.087
7 | 45.06 | -38.74 | 1.336596e-07 | 7 | 44.99 | -39.1 | 1.230269e-07 | 7 | 45.01 | -39.93 | 1.016249e-07 | 7 | 16 | 983.079 | 0.069
8 | 50.01 | -39.03 | 1.250259e-07 | 8 | 50.06 | -37.92 | 1.614359e-07 | 8 | 50.05 | -41.63 | 6.870684e-08 | 8 | 17 | 983.141 | 0.087
9 | 55.05 | -37.05 | 1.972423e-07 | 9 | 55.01 | -36.02 | 2.500345e-07 | 9 | 55.08 | -40.07 | 9.840111e-08 | 9 | 18 | 983.461 | 0.499 | 2 mode Tritt auf
10 | 60.02 | -41.67 | 6.807694e-08 | 10 | 60.02 | -37.22 | 1.896706e-07 | 10 | 59.99 | -39.28 | 1.180321e-07 | 10 | 19 | 983.896 | 0.086
11 | 65.01 | -42.6 | 5.495409e-08 | 11 | 65.01 | -42.86 | 5.176068e-08 | 11 | 64.97 | -38.14 | 1.534617e-07 | 11 | 20 | 983.937 | 0.083
12 | 70.07 | -37.98 | 1.592209e-07 | 12 | 69.98 | -42.11 | 6.151769e-08 | 12 | 70.08 | -39.02 | 1.253141e-07 | 12 | 21 | 983.881 | 0.091
13 | 75.02 | -36.86 | 2.06063e-07 | 13 | 75.02 | -42.18 | 6.053409e-08 | 13 | 74.98 | -37.46 | 1.794734e-07 | 13 | 22 | 983.988 | 0.094
14 | 80.05 | -36.43 | 2.275097e-07 | 14 | 80.04 | -39.2 | 1.202264e-07 | 14 | 80.04 | -36.77 | 2.103778e-07 | 14 | 23 | 984.074 | 0.083
15 |  |  |  | 15 |  |  |  | 15 |  |  |  | 15 | 24 | 984.976 | 0.078
16 |  |  |  | 16 |  |  |  | 16 |  |  |  | 16 | 25 | 985.061 | 0.072
17 |  |  |  | 17 |  |  |  | 17 |  |  |  | 17 | 26 | 985.572 | 0.078
[12 empty] | 18 | 27 | 985.635 | 0.074
[12 empty] | 19 | 28 | 985.728 | 0.089
[12 empty] | 20 | 29 | 986.222 | 0.084
[12 empty] | 21 | 30 | 986.323 | 0.072
Temperatur: |  | 40 |  | Temperatur: |  | 50 |  | Temperatur: |  | 60
Aufgabe 3.3: Axialmoden Abstand und Diodenstrom
Nr. | Strom | Strahlungsfluß | Strahlungsfluß | Nr. | Strom | Strahlungsfluß | Strahlungsfluß | Nr. | Strom | Strahlungsfluß | Strahlungsfluß
1 | 19.06 | -54.98 | 3.176874e-09 | 1 | 21.03 | -53.95 | 4.02717e-09 | 1 |  |  | 0.001 | Betriebstemperatur: |  | 20
2 | 20.04 | -49.01 | 1.25603e-08 | 2 | 25.03 | -42.84 | 5.19996e-08 | 2 |  |  | 0.001
3 | 25.02 | -42.45 | 5.688529e-08 | 3 | 30.06 | -39.02 | 1.253141e-07 | 3 |  |  | 0.001 | Nr. | Diodenstrom | Axialermoden-Abstand | Spektrale HWB
4 | 30.03 | -45.72 | 2.679168e-08 | 4 | 35.01 | -40.56 | 8.790225e-08 | 4 |  |  | 0.001 | 1 | 20 | 0.4 | 0.469
5 | 35.08 | -41.89 | 6.471426e-08 | 5 | 40.06 | -41.43 | 7.19449e-08 | 5 |  |  | 0.001 | 2 | 25 | 0.41 | 0.472
6 | 40.03 | -40.45 | 9.015711e-08 | 6 | 45.07 | -42.16 | 6.08135e-08 | 6 |  |  | 0.001 | 3 | 30 | 0.41 | 1.262
7 | 45.03 | -41.42 | 7.211075e-08 | 7 | 50.07 | -40.29 | 9.354057e-08 | 7 |  |  | 0.001 | 4 | 35 | 0.41 | 0.071
8 | 50.04 | -38.26 | 1.492794e-07 | 8 | 55.04 | -39.31 | 1.172195e-07 | 8 |  |  | 0.001 | 5 | 40 | 0.38 | 0.065
9 | 55.04 | -40.85 | 8.222426e-08 | 9 | 60.07 | -35.36 | 2.910717e-07 | 9 |  |  | 0.001 | 6 | 45 | 0.43 | 2.988
10 | 60.01 | -35.52 | 2.805434e-07 | 10 | 65.09 | -35.1 | 3.090295e-07 | 10 |  |  | 0.001 | 7 | 50 | 0.42 | 0.488
11 | 64.95 | -35.42 | 2.870781e-07 | 11 | 70.04 | -34.74 | 3.357376e-07 | 11 |  |  | 0.001 | 8 | 55 | 0.43 | 0.935
12 | 70.09 | -36.49 | 2.243882e-07 | 12 | 75.07 | -35.23 | 2.999163e-07 | 12 |  |  | 0.001 | 9 | 60 | 0.42 | 0.478
13 | 75.06 | -41.36 | 7.311391e-08 | 13 | 80.05 | -35.33 | 2.930893e-07 | 13 |  |  | 0.001 | 10 | 65 | 0.42 | 0.089
14 | 80.04 | -37.11 | 1.94536e-07 | 14 |  |  |  | 14 |  |  | 0.001 | 11 | 70 | 0.36 | 0.085
15 |  |  |  | 15 |  |  |  | 15 |  |  | 0.001 | 12 | 75 | 0.4 | 0.072
16 |  |  |  | 16 |  |  |  | 16 |  |  | 0.001 | 13 | 80 | 0.39 | 0.086
17 |  |  |  | 17 |  |  |  | 17 |  |  | 0.001 |  |  | 0.4061538
1,2mm resonatorabstand alex

## Auswertung
Auswertung 4.1 Diodenkennlinie |  |  | Auswertung 4.2 Diodenkennlinie
Nr. | Temperatur | Schwellstrom
1 | 10 | 15.12
2 | 20 | 16.14
3 | 30 | 17.38
4 | 40 | 19.06
5 | 50 | 21.03